## Лист1
Ціни на матеріали т.м. "SPIVER" на 2022 (після 05.09.2022 року) | Ціна в €
ГРУНТУВАЛЬНІ МАТЕРІАЛІ ТА ФІКСАТИВИ
Fissativo Universale Ізолюючий грунт для стін | 15 л | 4 л | 05 л | 1 л
База | 121.8431 | 46.103316 | 5.7629145 | 11.525829
Опис: Акриловий грунт глибокого проникнення на основі води високої концентрації, який використовується для вирівнювання всмоктуючої здатності основі та знепилювання поверхні. Використовується для всіх матеріалів Spiver.
Висихання: на дотик - 30 хв, повне висихання за 24 години при t 20оC.
Розведення водою: водой 1:10
Витрата: 70-100 м.кв/л
DETERGENTE REOSAN |  |  |  | 0,75 л
База |  |  |  | 19.013778
Опис: Антибактеріальний засіб для "лікування" стін від цвілі і грибків, нанести на уражену ділянку, через 2 години прибрати залишки наждачним папером.
Розведення водою: в співвідношенні 1 до 10
Витрата: 60-70м.кв/л
Інстумент: пензель
Fissativo Reosan Ізолюючий грунт для стін | 15 л |  |  | 1 л
База | 198.6773 |  |  | 16.4655666
Опис: Акріловий грунт глибокого проникнення на основі води високої концентрації, який використовується для фарб типа Reosan, а також для зміцнення антибактеріального захисту стін.
Висихання: на дотик - 30 хв, повне висихання за 24 години при t 20оC.
Розведення водою: водой 1:10; для створення ефекту Crackle водою не розводити!
Витрата: 70-100 м.кв/л (10м.кв/л для ефекту Crackle)
Primer RV | 15 л |  |  | 1 л
База | 253.576449 |  |  | 17.56556
Опис: Шорсткий праймер на основі акрилових смол і мармурової крихти, призначений для поліпшення адгезії матеріалу з гладкою поверхнею. Використовується під декоративні матеріали Travertino new concept, Encausto Fiorentino.
Висихання: на дотик - 30 хв, повне висихання за 24 години при t 20оC.
Розведення водою: 20-40% води
Витрата: 15 м.кв./л.
Primer S Plus | 15 л | 4 л | 0,75 л | 1 л
База | 205.2626 | 70.0304115 | 12.07681125 | 14.2651
Арт. X, H, G, | 208.2626 | 71.0304115 | 12.57681125 | 14.7651
Арт. F, E, Z | 226.2626 | 76.0304115 | 13.57681125 | 16.2651
Арт. Z-90 | 253.2626 | 83.0304115 | 15.07681125 | 17.7651
Опис: Шорсткуватий праймер білого кольору, що містить гранули розміром 0,1 мм. Спеціально призначений для полегшення адгезії декоративних покриттів типу Stucco Marmo, Cocciopesto, Mix Effect, Nahir, Zephyro, Decora de Luxe.
Висихання: на дотик - 30 хв, повне висихання за 24 години при t 20оC.
Розведення водою: 20-40% води, при нанесенні компресором - до 45% водою
Витрата: 15 м.кв./л.
Intermedio K |  | 15 л | 2.5 л | 1 л
База |  | 301.8558 | 60.37474 | 21.9545235
Опис: Промотор адгезії і праймер на водній основі з високою концентрацією, використовується в якості прозорого праймера, що підходить для зменшення поглинання субстрата в циклах MICROMARMO, перед нанесенням кінцевих захистних MATT PROTECTOR 2K і GLOSSY PROTECTOR 2K.
Висихання: на дотик - 30 хв, повне висихання за 24 години при t 20оC.
Розведення водою: матеріал готовий до використання
Витрата: 6-8 м.кв./л.(в залежності від поглинення)
Інстумент: валик, пензель, краскопульт
Micromarmo Primer |  | 15 л | 4 л | 1 л
База |  | 350.1530235 | 101.4273 | 23.599863
Опис: Шорсткий праймер великої мармуровою крихтою, призначений для поліпшення адгезії матеріалу з гладкою поверхнею. Використовується з Micromarmo Floor.
Висихання: на дотик - 30 хв, повне висихання за 24 години при t 20оC.
Розведення водою: матеріал готовий до використання
Витрата: 7-8 м.кв./л.
Silossana Primer Силоксановий праймер |  | 15 л | 4 л | 1 л
База |  | 319.9602105 | 86.93697159 | 21.40173
Опис: Спеціальний еластичний прозорий грунт з високою проникаючою здатністю, створений на основі акрило-силоксанової емульсії для нанесення на фасадах. Він застосовується як грунт для нанесення акрило-силоксанових фарб. Наноситься під Perfecto Liscio, Perfecto Travertino, Perfecto Stucco Marmo, Perfecto Encausto, Granito.
Розведення водою: 100% водою
Витрата: 10 м.кв/л
Інстумент: пензель, валик, краскопульт
Derasol H2O Глибокопроникаючий фіксатор наночастинок | 15 л | 2,5 л | 0,75 л | 1 л
База | 259.5903 | 51.31891422 | 15.39327 | 18.6608982
Опис: Особливий фасадний грунт на водній основі високого проникнення для закріплення особливо сипучих поверхонь, в складі має наночастинки, що дозволяють використовувати цей грунт як альтернативу традиційних фіксаторів на основі розчинників.
Розведення водою: 100% водою
Витрата: 5-7 м.кв/л не розведений водою, 10-11 м.кв/л розведений водою
Інстумент: валик, пензель
СПЕЦІАЛЬНА ПРОФЕСІЙНА ФАРБА
ARTHELACK
ARTHELACK База Р |  | 10л.(12.85кг) | 2.5л.(3.21кг) | 1 л.(1.285кг)
База Р |  | 277.7032 | 79.693551 | 32.93462529
Пастельні тони (PASTELS), Чисті тони (CLEAR HUES) (AMBIANS, NCS, RAL, SPIVER ), Арт. X, H, G. |  | 281.7032 | 80.693551 | 33.43462529
ARTHELACK База MT |  | 10л.(12.85кг) | 2.5л.(3.21кг) | 1 л.(1.285кг)
База MT |  | 265.6327 | 76.07043759 | 30.7383615
Проміжні тони (MID TONES) , Віддтінки (SHADES) (AMBIANS, NCS, RAL, SPIVER ), Арт. F, E. |  | 281.6327 | 80.07043759 | 32.7383615
ARTHELACK База T |  | 10л.(12.85кг) | 2.5л.(3.21кг) | 1 л.(1.285кг)
База T |  | 253.5542793 | 72.44924 | 29.6398746
Контрастні тони (ACCENTS) В06-В07 |  | 298.5542793 | 80.44924 | 33.6398746
Опис: Настінна акрілова емаль на водній основі найвищої якості для внутрішніх робіт, характеризується відміннім укріттям, ідеяльно розтікається по поверхні, не дає стика при нанесенні, не жовтіє, не токсичний, не має запаху, не горить, з низьким рівнем загрязнення і відмінно миїться.
Висихання: 1 година 30 хв. на ощупь, 24 години на всю глубину при t 20°C.
Розведення водою: 5-10% води для пензеля і валика , для роспилювача до 20% води
Витрата: 15-20 м²/л в один шар, 7-10 в два шари
Метод нанесення: Поверхня повинна бути добре підготовлена для счіплення з матеріалом за допомогою грута глибокого проникнення Fissativo Universale розведеного водою в співвідношенні від 1:5 до 1:10, якщо поверхня мінеральна, нанесіть шар закріпляющого грунта глибокого проникнення DERASOL H2O розведеного водою в співвідношенні 1: 1. По проходженню не меньше 12 годин нанесіть перший шар ARTHELACK разбавлений водою на 5-10%. Не меньше чим через 12 годин нанесіть другий шар ARTHELACK разбавлений водою 5-10%. На старі вже існуючі емалі (як на основі розчинників, так и на водній основі), ARTHELACK може бути нанесений після легкої очистки поверхні або шліфовки наждачною бумагою з мілкою фракцією зерна. На поверхню нанести шар грунта DERASOL H2O якщо це необхідно.
Нанесення: пензель, валик, роспилювач
GENYUS
Genyus Special Bianco Vendita |  |  | 21кг.(14л) | 1.5кг.(1л)
База Білый |  |  | 169.04034 | 16.4652768
Умовно білі (OFF WHITES), Пастельні тона (PASTELS), Арт. X, H, G,. А01-А02, перші 10 сторінок веера А01-А07 |  |  | 173.04034 | 16.9652768
Опис: Професійна фарба на водній основі для використання в інтер'єрах та фасадах, супермиюча, наділена підвіщеною покриваністю. Матова, візуально приховує недоліки поверхні. Використовується як самостійне покриття та в якості підкладки для других видів декоративних матеріалів.
Висихання: на дотик 30 хв, повне висихання за 24 години при t 20°C.
Розведення водою: 40-50% води
Витрата: 8-9 м.кв/л в два шари
Genyus Special Basa P | 19.6кг.(14л) | 7кг.(5л) | 3.5кг.(2.5л) | 1.4кг.(1л)
База Білый | 163.0035 | 78.48384 | 38.413956 | 13.9965
Умовно білі (OFF WHITES), Пастельні тона (PASTELS), Арт. X, H, G,. А01-А02, перші 10 сторінок веера А01-А07 | 167.0035 | 79.98384 | 39.413956 | 14.4965
Genyus Special Вasa MT, T | 14 л | 5 л | 2.5 л | 1 л
База Білий | 147.3065 | 63.996534 | 37.0479 | 14.81657
Пастельні тони (PASTELS), Чисті тони (CLEAR HUES) , Арт. X, H, G. А03-В04 | 151.3065 | 65.496534 | 38.0479 | 15.31657
Проміжні тони (MID TONES) , Віддтінки (SHADES) , Арт. F, E, Y ,Z. В05-В06 | 168.3065 | 71.996534 | 41.0479 | 16.31657
Контрастні тони (ACCENTS) В06-В07 | 192.3065 | 79.996534 | 45.0479 | 18.31657
Genyus Special Вasa RV (Червона) | 14 л | 5 л | 2.5 л | 1 л
База Червона | 307.340145 | 134.9704377 | 83.5674525 | 21.95416125
Проміжні тони (MID TONES) , В05 | 317.340145 | 138.9704377 | 87.5674525 | 22.95416125
Віддтінки (SHADES) , В06 | 328.340145 | 142.9704377 | 91.5674525 | 23.95416125
Контрастні тони (ACCENTS), В07 | 352.340145 | 150.9704377 | 99.5674525 | 25.45416125
Genyus Special Вasa GV (Жовта) | 14 л | 5 л | 2.5 л | 1 л
База Жовта | 252.4599 | 111.4233 | 69.01236 | 18.11626
Проміжні тони (MID TONES) , В05 | 262.4599 | 115.4233 | 73.01236 | 19.11626
Віддтінки (SHADES) , В06 | 273.4599 | 119.4233 | 77.01236 | 20.11626
Контрастні тони (ACCENTS), В07 | 297.4599 | 127.4233 | 85.01236 | 21.61626
Опис: Професійна фарба на водній основі для використання в інтер'єрах та фасадах, супермиюча, наділена підвіщеною покриваністю. Матова, візуально приховує недоліки поверхні. Використовується як самостійне покриття та в якості підкладки для других видів декоративних матеріалів.
Висихання: на дотик 30 хв, повне висихання за 24 години при t 20°C.
Розведення водою: 40-50% води
Витрата: 8-9 м.кв/л в два шари
Genyus Ultramatt |  | 14 л | 5 л | 1 л
Білий |  | 162.450288 | 71.35049 | 14.270235
Умовно білі (OFF WHITES), Пастельні тона (PASTELS), Арт. X, H, G,. А01-А02, перші 10 сторінок веера А01-А07 |  | 166.450288 | 72.85049 | 14.770235
Опис: Професійна фарба на водній основіа для використання в інтер'єрах та фасадах, супермиюча, наділена підвіщеною покриваністю. Матова, візуально приховує недоліки поверхні. Використовується як самостійне покриття та в якості підкладки для других видів декоративних матеріалів.
Висихання: на дотик 30 хв, повне висихання за 24 години при t 20°C.
Розведення водою: 40-50% води
Витрата: 7-8 м.кв/л в два шари
SUPERBIANCO
Superbianco Extra |  | 14 л | 4 л | 1 л
Білий |  | 148.1821 | 54.88814415 | 13.72239225
Умовно білі (OFF WHITES), Пастельні тона (PASTELS), Арт. X, H, G,. А01-А02, перші 10 сторінок веера А01-А07 |  | 152.1821 | 56.38814415 | 14.22239225
Опис: Фарба на водній основі для внутрішніх та зовнішніх робіт, на основі емульсійних сополімерів з високим покриттям, виходом та ідеальною здатністю до миття.
Висихання: на дотик 30 хв, повне висихання за 24 години при t 20°C.
Розведення водою: 40-50% води
Витрата: 7-8 м.кв/л в два шари
Superbianco il classico |  | 14 л | 4 л | 1 л
Білий |  | 100.9835 | 43.9047 | 10.976175
Умовно білі (OFF WHITES), Пастельні тона (PASTELS), Арт. X, H, G,. А01-А02, перші 10 сторінок веера А01-А07 |  | 104.9835 | 45.4047 | 11.476175
Опис: Професійна фарба на водній основі для використання в інтер'єрах, наділена підвіщеною покриваністю. Рекомендуєтся до застосування для фарбування стель. Використовується як самостійне покриття та в якості підложки для інших видів декоративних матеріалів.
Висихання: на дотик 30 хв, повне висихання за 24 години при t 20°C.
Розведення водою: 40-50% води
Витрата: 7-8 м.кв/л в два шари
REOSAN - A N T I M U F F E
Reosan Semilucido | 13 л |  |  | 1 л
Білий | 201.984804 |  |  | 15.637125
Умовно білі (OFF WHITES), Пастельні тона (PASTELS), Арт. X, H, G,. А01-А02, перші 10 сторінок веера А01-А07 | 205.984804 |  |  | 16.137125
Опис: Напівлянцева фарба на водній основі широкого застосування, супермиюча, наділена підвіщеною покриваністю. Особливо рекомендуєтся до застосування для фарбування стін вражених пліснявою та грибком, а також в приміщеннях потребующих особливої стерильності.
Висихання: на дотик 30 хв, повне висихання за 24 години при t 20°C.
Розведення водою: 20-30% води
Витрата: 9-11 м.кв/л в два шари
Reosan Opaco Р, MT, T | 13 л | 5 л | 2.5 л | 1 л
Білий | 201.96162 | 96.59649825 | 49.39869 | 19.75759
Умовно білі (OFF WHITES), Пастельні тона (PASTELS), Арт. X, H, G,. А01-А02, перші 10 сторінок веера А01-А07 | 205.96162 | 98.09649825 | 50.39869 | 20.25759
Чисті тони (CLEAR HUES), АртX, H, G. А03-В04, Проміжні тони (MID TONES), Віддтінки (SHADES), Арт.F, E, Y ,Z В05-В06 | 221.96162 | 104.5965 | 53.39869 | 21.25759
Контрастні тони (ACCENTS) В06-В07 | 243.96162 | 112.5965 | 57.39869 | 23.25759
Опис: Матова фарба на водній основі широкого застосування, супермиюча, наділена підвіщеною покриваністю. Особливо рекомендуєтся до застосування для фарбування стін вражених пліснявою та грибком, а також в приміщеннях потребующих особливої стерильності.
Висихання: на дотик 30 хв, повне висихання за 24 години при t 20°C.
Розведення водою: 20-30% води
Витрата: 9-11 м.кв/л в два шари
Reosan Opaco TR basa Р | 13 л | 5 л | 2.5 л | 1 л
Білий | 201.96162 | 96.59649825 | 49.39869 | 19.75759
Умовно білі (OFF WHITES), Пастельні тона (PASTELS), Арт. X, H, G,. А01-А02, перші 10 сторінок веера А01-А07 | 205.96162 | 98.09649825 | 50.39869 | 20.25759
Опис: Фарба на водній основі проти цвілі широкого спектру, проникна для водяної пари, підходить для середовищ, забруднених цвіллю.
Висихання: на дотик 30 хв, повне висихання за 24 години при t 20°C.
Розведення водою: 15-30% води пензл, валик, 40% види пулівізатор.
Витрата: 7-8 м.кв/л в два шари
Reosan Anticondensa | 14 л | 5 л | 2.5 л | 1 л
Білий | 289.778265 | 120.7431 | 66.4065108 | 24.1534293
Умовно білі (OFF WHITES), Пастельні тона (PASTELS), Арт. X, H, G,. А01-А02, перші 10 сторінок веера А01-А07 | 293.778265 | 122.2431 | 67.4065108 | 24.6534293
Опис: Фарба на водній основі, особливо рекомендуєтся використовувати для фарбування стін вражених пліснявою та грибком. Містить пустотілі стікляні мікросфери, котрі володіють эфективними термоізолюючими та антиконденсатними діями.
Висихання: на дотик 30 хв, повне висихання за 24 години при t 20°C.
Розведення водою: 20-30% води
Витрата: 4-4,5 м.кв/л в два шари
BIOPAINT
BIOPAINT |  | 14 л |  | 1 л
Білий |  | 144.8903 |  | 13.1728
Умовно білі (OFF WHITES), Пастельні тона (PASTELS), Арт. X, H, G,. А01-А02, перші 10 сторінок веера А01-А07 |  | 148.8903 |  | 13.6728
Опис: Фарба для стін на водній основі рекомендуєтся використовувати для фарбування стін вражених пліснявою та грибком, повітропроникний склад з самими передовими критеріями эко-стійкості. Має приємний непрозрий зовнішній вигляд і високу ступінь білизни, з чудовим вуріттям та хорошим індексом паропроникнення, яка роби+ть BIO-PAINT підходящою в якості фінішної фарбі на осушающі штукатурки для внутрішніх стін.
Висихання: на дотик 30 хв, повне висихання за 24 години при t 20°C.
Розведення водою: 15-30% води, 40% для розпилення.
Витрата: 5-6 м.кв/л в два шари
SOFT TОUCH
Soft touch |  |  | 2.5 л | 1 л
Прозорий |  |  | 132.815 | 54.8817444
Опис: Прозорий захистній матеріал, що характеризується надзвичайно приємним тактильним эфектом, який викликає відчуття бархотистості. Частіше всього наносится на фарби типу Genyus Spеcial, забезпечуючи декоративний эфект фоновій фарбі, а також ідеальну стійкість до стирання та відмінну стійкість до грибка та плісняви. Також може наноситись на декоративні штекатурки придаючи їй приємний тактильний ефект.
Висихання: на дотик - 20 хв., повне висихання - 24 години при 20°C
Розведення водою: матеріал готовий до застосування
Витрата: 10-12 м²/л в 1 шар
Інструмент: велюровий валик
ARTHE Decorative line
Suspense
Suspense Alluminio |  |  | 2,5 л | 1 л
База |  |  | 162.4501 | 67.50891
Арт. X, H, G. Арт. S01-S20, White |  |  | 165.4501 | 68.50891
Арт. F, E. Арт. S21-F110 |  |  | 169.4501 | 70.50891
Suspense Silver |  |  | 2,5 л | 1 л
База |  |  | 147.0873 | 60.92266
Арт. X, H, G. Арт. S01-S20, White |  |  | 150.0873 | 61.92266
Арт. F, E. Арт. S21-F110 |  |  | 154.0873 | 63.92266
Suspense Matt |  |  | 2,5 л | 1 л
База |  |  | 152.5752 | 63.1195
Арт. X, H, G. Арт. S01-S20, White |  |  | 155.5752 | 64.1195
Арт. F, E. Арт. S21-F110 |  |  | 159.5752 | 66.1195
Опис: Чудове декоративне покриття м'яке на дотик. Гладка поверхня природним чином розчиняється в легких хвилях, характерних для цього покриття.
Alluminio: Характеризується м'якими напливами, які відображають блиск і елегантність.
Silver: Це переміщення срібних частинок котрі нагадують нам элегантні старовинні кружевні тканини в кращих італійських традиціях.
Matt: Біле матове покриття яке ідеально підходить для эфекта старовинних стін та мінімалізму.
Висихання: між двума шарами 4-5 годин при 20оC
Розведення водою: матеріал готовий до зостосування, на перший шар развести водою на 10%.
Витрата: близько 4-6 м.кв./л (в два шари), 8-10 м.кв./л (в один шар)
Метод нанесения: Fissativo Universale, Genyus Special затонований в колір в відповідності з кольром продукту, Suspenseодин шар, на Genyus Special білий, Suspense в два шари
Інструмент: пензель
FEEL
Feel |  |  | 2,5 л | 1 л
База |  |  | 160.257951 | 65.863329
Арт. X, H, G. Арт. F01-F20, F122, F124 |  |  | 163.257951 | 66.863329
Арт. F, E. Арт. F21-F112, F121, F123 |  |  | 167.257951 | 68.863329
Описание: Декоративне покриття абсолютно матовое, схоже на замшу, м'ягке та приємне на дотик.
Висихання: 6 год при 20оC
Розведення водою: матеріал готовий до застосування
Витрата: 5-7 м.кв./л
Метод нанесення: FISSATIVO UNIVERSALE, один або два шари PRIMER S PPLUS білого кольору, FEEL, FEEL
Інструмент: пензель, шпатель, щітка, розпилювач
OXYD´ARTHE
Oxyd´Arthe Base |  |  | 2,5 кг | 1 кг
Oxyd´Arthe Base color IRON Оксід арте база залізо |  |  | 84.51918 | 34.0319385
Oxyd´Arthe Base color COPPER Оксід арте база мідь |  |  | 199.7726 | 80.12986905
Опис: Миталевий пил для відтворення эфекту окислення. Можуть змішуватися між собою в різних пропорціях. IRON SF (IRON 65%, COPPER 35%), COPPER LX (IRON 50%, COPPER 50%)
Витрата: 4-7 м.кв/кг в два шари. 4 години між слоями.
Oxyd´Arthe BINDER |  |  | 1,67 л | 1 л
Oxyd´Arthe BINDER |  |  | 41.70832995 | 25.24768995
Опис: Эмульсія яка змішується з металевим пилом Oxyd´Arthe Base в співвідношенні 40% Oxyd´Arthe BINDER і 60% Oxyd´Arthe Base для нанесення її на поверхню за допомогою валика або пензля.
Витрата: 6-10 м.кв/л в два шари. 4 години між шарами.
Activator |  |  | 2,5 л | 1 л
Activator |  |  | 120.7414 | 48.30131376
Опис: Активатор для ініціації процеса окислення. Кількість активатора визначає силу окислення. Чим більше активатора тим активніше реакція. Реакція тривати до повного висихання. Через 12 годин потрібно зупинити реакцію за допомогою Matt protector 2K
Витрата: 4-7 м.кв/л в два шари.
Matt protector 2K (A+B) |  |  | 2,5 л | 1 л
База |  |  | 208.5518 | 87.81525396
Арт. H, G, White |  |  | 211.0518 | 88.81525396
Арт. F, E |  |  | 213.5518 | 89.81525396
Опис: Матове, двокомпонентне покриття для зупинки процесу окислення Oxyd'Arthe і захисту поверхні. Може застосовуватися для захисту будь-яких матеріалів в тому числі Micromarmo Floor т.м. SPIVER при використанні в інтер'єрі, на фасаді і навіть в душовій кабіні.
Висихання: 6 год при 20оC
Розведення : змішувать перед нанесенням в співвідношенні 5:1. Компонента А - 833 гр. Компонента В - 167 гр.
Витрата: 10-17.5 м.кв./л в один шар
Метод нанесения: Fisativo universale, Primer S Plus білого кольору +Oxyd´Arthe Base +Oxyd´Arthe Base + Activator +Matt protector 2K (A+B)
Інструмент: пензель, валик, розпилювач
Matt protector 2K (А) |  | 2.083 | 0.833 | 1 л
Matt protector 2K (А) |  | 124.0364 | 52.69205 | 63.25111
Matt protector 2K (B) |  | 0.417 л | 0.167 л | 1 л
Matt protector 2K (B) |  | 84.52032 | 35.121828 | 210.2923
Gloss protector 2K (A+B) |  |  | 2,5 л | 1 л
База |  |  | 208.5518 | 87.81525396
Арт. H, G, White |  |  | 211.0518 | 88.81525396
Арт. F, E |  |  | 213.5518 | 89.81525396
Опис: Глянцеве, двокомпонентне покриття для зупинки процесу окислення Oxyd'Arthe і захисту поверхні. Може застосовуватися для захисту будь-яких матеріалів в тому числі Micromarmo Floor т.м. SPIVER при використанні в інтер'єрі, на фасаді і навіть в душовій кабіні.
Висихання: 6 год при 20оC
Розведення : змішувать перед нанесенням в співвідношенні 5:1. Компонента А - 833 гр. Компонента В - 167 гр.
Витрата: 10-17.5 м.кв./л в один шар
Метод нанесения: Fisativo universale, Primer S Plus білого кольору +Oxyd´Arthe Base +Oxyd´Arthe Base + Activator +Matt protector 2K (A+B)
Інструмент: пензель, валик, розпилювач
Gloss protector 2K (А) |  | 2.083 | 0.833 | 1 л
Matt protector 2K (А) |  | 124.0364 | 52.69205 | 63.25111
Gloss protector 2K (B) |  | 0.417 л | 0.167 л | 1 л
Matt protector 2K (B) |  | 84.52032 | 35.121828 | 210.2984
KRYSTALIA
Krystalia component A |  |  | 2,5 л | 1 л
База |  |  | 108.6666 | 43.9064388
Арт. X, H, G, K01 - K20 |  |  | 111.1666 | 44.9064388
Арт. F, E, K23 - K32, K41 - K52, K61 - K72, K82 - K92 (без K88, К91), K101-K112, White |  |  | 116.6666 | 47.1064388
Арт. Y, K21, K22, K81, K88 |  |  | 122.6666 | 49.5064388
Опис: Особлива акрилова фарба з эфектом мерехтливих кристалів. Двокомпонентний матеріал, Компонент А и Компонент B змішуються перед нанесенням. Зберігоння готової суміші - не більше 15 днів.
Висихання: 6 год при 20оC
Разведення водою: матеріал готовий до застосування
Витрата: 7-8 м.кв./л (А+В)
Метод нанесення: FISSATIVO UNIVERSALE, один або два шари PRIMER S PLUS в колір матеріала, KRYSTALIA (А+В), KRYSTALIA (А+В)
Інструмент: пензель, шпатель, розпилювач
Krystalia component В |  |  |  | 0,1 л
Компонент В |  |  |  | 32.93178
Опис: Спеціальна добавка для Krystalia Компонент А. Можливовікористовувати з іншими матеріалами.
CERALUX
Ceralux neutro |  |  | 5 л | 1 л
|  |  | 120.7426 | 25.24860765
Опис: Перламутрова лесуюча акриловая фарба. Застосовуєтся в основному для фінішного декоруваня як гладких, так і об'ємних покритів. Легко миїться и не жовтіє. Частіше за все використовуются концентрати Арт.844 (срібло) і Арт. 847 (золото). В ці концентрати можливо додавати різні колоранти для надання додаткового відтінку.
Висихання: на дотик - 2 год., повне висихання - 24год при 20оC
Розведення водою: матеріал готовий до застосування
Витрата: 4-5 м.кв/л. в 1 шар (4-12 м.кв/л в залежності від техніки нанесення)
Метод нанесення: FISSATIVO UNIVERSALE+REOSAN (GENYUS SPECIAL)+CERALUX c CERALUX CONCENTRATO
Інструмент: пензель, рукавичка, тампон
Ceralux concentrato |  |  |  | 0,5 л
844 (срібло), 847 (золото) |  |  |  | 43.9081776
Описание: Спеціальна кольорова пігментна паста для Ceralux. 500мл Ceralux concentrato змішується з 5л Ceralux для отримання кольорів згідно з кольоровою гаммою.
Розведення водою: матеріал готовий до застасування
ARTHE METAL
Arthe Metal Gold |  |  | 2,5 л | 1 л
База золото |  |  | 156.9664 | 64.76415
Арт. X, H, G, |  |  | 159.4664 | 65.76415
Арт. F, E |  |  | 164.4664 | 67.76415
Arthe Metal Silver |  |  | 2,5 л | 1 л
База срібло |  |  | 111.9605 | 46.1005146
Арт. X, H, G, F01 - F20, F122, F124, White |  |  | 114.4605 | 47.1005146
Арт. F, E, F23 - F32, F41 - F52, F61 - F72, F82 - F92 (без F88, F91), F101-F112, F121, F123 |  |  | 119.4605 | 49.1005146
Арт. Y, F21, F22, F81, F88 |  |  | 125.9605 | 51.7005146
Опис: Декоративне гладке металізоване покриття з широкою гамою кольорів для внутрішньої і зовнішньої обробки. Дозволяє створювати гладкі і малофактурні ефекти.
Висихання: 12-24 часа при t 20оC.
Розведення водою: матеріал готовий до застосування
Витрата: 10-12 м.кв/л в один шар, 7-8 м.кв./л. в два шари
Метод нанесення: FISSATIVO UNIVERSALE + GENYUS SPECIAL + ArtheMETAL + ArtheMETAL
Інструмент: Пензель для Decora, ARTHEMETAL TOOLS
ZEPHYRO
Zephyro Gold |  |  | 2,5 л | 1 л
База золото |  |  | 142.7002 | 58.17849
Арт. X, H, G, |  |  | 145.2002 | 59.17849
Арт. F, E |  |  | 150.2002 | 61.17849
Zephyro Silver |  |  | 2,5 л | 1 л
База срібло |  |  | 111.9636021 | 46.10548
Арт. X, H, G, F01 - F20, F122, F124, White |  |  | 114.4636021 | 47.10548
Арт. F, E, F23 - F32, F41 - F52, F61 - F72, F82 - F92 (без F88, F91), F101-F112, F121, F123 |  |  | 119.4636021 | 49.10548
Арт. Y, F21, F22, F81, F88 |  |  | 125.9636021 | 51.70548
Опис: Елегантне фінішне покриття, яке характеризується дорогоцінними металевими відблисками і пісочним ефектом. Чудово миється після трьох тижнів з моменту нанесення.
Висихання: 12-24 часа при t 20оC.
Розведення водою: матеріал готовий до застосування
Витрата: 8-10 м.кв/л в один шар
Метод нанесення: FISSATIVO UNIVERSALE, один або два шари PRIMER S PLUS або GENYUS, ZEPHYRO
Інструмент: Пензель для Decora
ZEPHYRO PEARL
Zephyro Pearl |  |  | 2,5 л | 1 л
База |  |  | 142.6911 | 58.17849
Арт. X, H, G, |  |  | 145.1911 | 59.17849
Арт. F, E |  |  | 150.1911 | 61.17849
Zephyro Red Pearl |  |  | 2,5 л | 1 л
База |  |  | 169.041 | 69.15533625
Арт. F, E |  |  | 176.541 | 72.15533625
Опис: До оригінального ефекту дорогоцінного металевого піску, властивого Zephyro, додався чудовий перламутровий блиск і нова насичена кольорова гамма, що включає розкішні пурпурні тони і ніжні золотисті відтінки. Мається в двох базах: Pearl Base (база Перла) і Red Perl Base (Пурпурова база Перла). Чудово миється.
Висихання: 12-24 часа при t 20оC.
Розведення водою: матеріал готовий до застосування
Витрата: 8-10 м.кв/л в один шар
Метод нанесення: FISSATIVO UNIVERSALE, один або два шари PRIMER S PLUS або GENYUS, ZEPHYRO PEARL
Інструмент: Пензель для Decora
SABBIA
Sabbia (Eco Zephyro) |  |  | 17 л | 1 л
База |  |  | 279.896085 | 17.561397
Арт. X, H, G, F01 - F20, F122, F124, White |  |  | 296.896085 | 18.561397
Арт. F, E, F23 - F32, F41 - F52, F61 - F72, F82 - F92 (без F88, F91), F101-F112, F121, F123 |  |  | 330.896085 | 20.561397
Арт. Y, F21, F22, F81, F88 |  |  | 374.896085 | 23.161397
Опис: Декоративне фінішне покриття з дрібним піском і легким блиском- Чудово миється після трьох тижнів з моменту нанесення. Основа - срібна.
Висихання: 12-24 часа при t 20оC.
Розведення водою: матеріал готовий до застосування
Витрата: 8-10 м.кв/л в один шар
Метод нанесення: FISSATIVO UNIVERSALE, один або два шари PRIMER S PLUS або GENYUS, SABBIA
Інструмент: Пензель для Decora
CARAVAGGIO
Caravaggio neutro |  |  | 4 л | 1 л
База |  |  | 156.9631 | 40.61749
Арт. X, H, G, F01 - F20, F122, F124 |  |  | 160.9631 | 41.61749
Арт. F, E, F23 - F32, F41 - F52, F61 - F72, F82 - F92 (без F88, F91), F101-F112, F121, F123, White |  |  | 166.9631 | 43.11749
Арт. Y, F21, F22, F81, F88 |  |  | 176.9631 | 45.61749
Caravaggio Gold |  |  | 4 л | 1 л
База |  |  | 205.2621 | 51.5935287
Арт. E |  |  | 215.2621 | 54.0935287
Опис: Декоративна паропроникнена штукатурка, поєднує в собі цінні властивості венеціанської штукатурки з оригінальною елегантною м'якістю і світловими ефектами, характерними для оксамитової тканини.
Висихання: : на дотик - 2 години, повне висихання - 24 години при 20оC
Розведення водою: матеріал готовий до застосування
Витрата: эффект Damascato - 4-5 м.кв/л в 2 шари
эффект Broccato - 5-6 м.кв/л в 2 шари
эффект Spatolato - 5-8 м.кв/л в 2 шари
Метод нанесення: FISSATIVO UNIVERSALE+GENYUS SPECIAL+GENYUS SPECIAL +CARAVAGGIO +CARAVAGGIO
Інструмент: Шпатель Caravaggio broccato, Шпатель прозорий Caravaggio transparente, Пластиковий шпатель professional
CARAVAGGIO PEARL
Caravaggio Pearl |  |  | 4 л | 1 л
База |  |  | 205.2621 | 51.5935287
Арт. X, H, G, |  |  | 209.2621 | 52.5935287
Арт. F, E |  |  | 215.2621 | 54.0935287
Caravaggio Red Pearl |  |  | 4 л | 1 л
База |  |  | 235.4429385 | 60.37487925
Арт. F, E |  |  | 245.4429385 | 62.87487925
Опис: Caravaggio Pearl - новий матеріал декоративної лінії ARTHE. Завдяки елегантним оксамитовим переливам, чудовим перловим відблискам і нової насиченою кольорованою гамою Caravaggio Pearl створює особливу атмосферу затишку і розкоші в будь-якому інтер'єрі. Має дві бази: Pearl Basa (База Перла) і Red Pearl Basa (Пурпурова база Перла).
Висихання: : на дотик - 2 години, повне висихання - 24 години при 20оC
Розведення водою: матеріал готовий до застосування
Витрата: эфект Damascato - 4-5 м.кв/л в 2 шари
эфект Broccato - 5-6 м.кв/л в 2 шари
эфект Spatolato - 5-8 м.кв/л в 2 шари
Метод нанесення: FISSATIVO UNIVERSALE+GENYUS SPECIAL+GENYUS SPECIAL +CARAVAGGIO +CARAVAGGIO
Інструмент: Шпатель Caravaggio broccato, Шпатель прозорий Caravaggio transparente, Пластиковий шпатель professional
CARAVAGGIO ECO
Caravaggio ECO |  |  | 15 л | 1 л
База |  |  | 357.8341725 | 24.147585
Арт. X, H, G, F01 - F20, F122, F124 |  |  | 372.8341725 | 25.147585
Арт. F, E, F23 - F32, F41 - F52, F61 - F72, F82 - F92 (без F88, F91), F101-F112, F121, F123, White |  |  | 387.8341725 | 26.147585
Арт. Y, F21, F22, F81, F88 |  |  | 432.8341725 | 29.147585
Опис: Декоративна акрілова фарба з срібним відливом, для створення розкішного покриття з ефектом тонкого шовку.
Висихання: : на дотик - 2 години, повне висихання - 24 години при 20оC
Розведення водою: матеріал готовий до застосування
Витрата: 10-12 м.кв/л в 1 шар, 6-7 м.кв/л в 2 шари
Метод нанесення: FISSATIVO UNIVERSALE+GENYUS SPECIAL+GENYUS SPECIAL(кольорований) +CARAVAGGIO ECO
Інструмент: Шпатель з нержавіючої сталі
DECORA DeLuxe
Decora' DeLuxe |  |  |  | 2 л
Giallo 80 (золото), Antrazite 81(срібло), Rosso 82 (червоний), Blue 83 (синій), Bruno 84 (коричньовий), Terracotta 85 (оранжевий), Verde 86 (зелений) |  |  |  | 91.10857
Опис: Декоративна фарба з перламутровим ефектом і перловими вкрапленнями для інтер'єрів. Використовується з Arthe Perla різних відтінків. Через три тижні після нанесення можна мити, не горить, паропроникна.
Висиханне: на дотик - 4-5 годин, повне висихання - 1-2 дня при 20оC
Розведення водою: матеріал готовий до застосування
Витрата: по каталогу 9-10 м.кв/л. в 1 шар , эфект "насиченый" - 5-6 м.кв/л. в 1 шар, наносится на Primer S (колір вказаний в каталозі)
Метод нанесення: FISSATIVO UNIVERSALE, один або два шари PRIMER S PLUS, - колір по катологу, DECORA' DELUXE з ARTHE PERLA
Інструмент: Шпатель для Decora, Пензель для Decora
ARTHE PERLA
Arthe perla |  |  |  | 0,6 л
gold, silver, red, green, blue, orange, bronze |  |  |  | 96.5968
Опис: Спеціальна кольорова пігментна паста для змішування з Decora de Luxe, Decora, Arthe Cera, Velatura. Кольори: золотий, червоний, зелений, оранжевий, синій, срібний, бронзовий. (Після змішування 2-х компонентів бажано використати протягом 15 днів)
Розведення водою: матеріал готовий до застосування
DECORA
Decora' neutro |  |  | 4 л | 1 л
База |  |  | 115.2545 | 29.63531025
Арт. X, H, G, |  |  | 117.2545 | 30.13531025
Арт. F, E |  |  | 123.2545 | 31.63531025
Decora' gold |  |  | 4 л | 1 л
База |  |  | 160.2586 | 40.6123305
Арт. X, H, G, |  |  | 162.2586 | 41.1123305
Арт. F, E |  |  | 168.2586 | 42.6123305
Опис: Декоративна акрилова фарба з характерними білими або з білими та золотими пластівцями, які надають цій поверхні приємну м'якість і шороховатість, імітація старовинного стилю. Покриття DECORA можна мити, це вогнестійкий паропроникний матеріал.
Висихання: на дотик - 4-5 годин, повне висихання - 1-2 дня при 20оC
Розведення водою: матеріал готовий до застосування
Витрата: по каталогу - 7-8 м.кв/л. в 1 шар, эффект "насичений" - 4-5 м.кв/л. в 1 шар.
Метод нанесення: FISSATIVO UNIVERSALE +GENYUS SPECIAL+GENYUS SPECIAL+DECORA
Інструмент: Шпатель для Decora, Пензель для Decora
ARDORE
Ardore |  |  | 2,5 л | 1 л
База: Light Silver, Light Gold, Dark Silver, Dark Gold,Red,Bronze |  |  | 137.2085 | 55.98059355
Арт. X |  |  | 139.7085 | 56.98059355
Арт. F |  |  | 142.2085 | 57.98059355
Опис: Оригінальний ефект, який відрізняється глибиною переливу, властивого перлам. Містить в собі ексклюзивні частинки дорогоцінних перлин, які злегка розгладжуються під час нанесення. Ardore надає поверхні перламутровий перелив, м'який тривимірний ефект і вишукану елегантність. Після того як ARDORE змішаний з колорантом, він має час використання близько 7 днів.
Висихання: 12-24 години при t 20ºC.
Розведення водою: матеріал готовий до застосування
Витрата: 9-10 м.кв/л.
Метод нанесення: FISSATIVO UNIVERSALE, один або два шари PRIMER S PLUS, - колір по катологу, ARDORE
Інструмент: Шпатель для Decora, Пензель для Decora
RUST STYLE
Rust style |  |  | 2,5 л | 1 л
База |  |  | 87.81446667 | 36.22066
Арт. F |  |  | 92.81446667 | 38.22066
Опис: Декоративна система з ефектом Сor-Ten. Ефект Сor-Ten - сучасний стиль, який став ще більш реальним з допомогою нескінченних кольорів і відтінків, тепла, світла і тіні. Він зазвичай використовується для декорування приміщень з дизайном топ класу, в яких потрібно підкреслити ексклюзивність захоплюючої елегантністю. Після тог як Rust style змішаний з колорантом, час використання близько 7 днів.
Висихання: 12-24 години при t 20ºC.
Розведення водою: матеріал готовий до застосування
Витрата: 9-10 м.кв/л.
Метод нанесення: FISSATIVO UNIVERSALE, один або два шари PRIMER S PLUS Z-90, Rust Style
Інструмент: Шпатель для Decora, Пензель для Decora
Arthe perla for rust style |  |  |  | 0,25 л
K-gold, Silver |  |  |  | 46.105731
NOBILIS
Nobilis |  |  |  | 1,265 кг
База (A+B) (102гр.+100гр.) на 1 кг Nobilis |  |  |  | 253.5587712
Nobilis colours |  |  | 2,5 кг | 1 кг
Oro, Rame, Palladio, Bronzo, Platino (798гр.) на 1 кг Nobilis |  |  | 1141.553 | 458.8206336
Змішування металів: Е 1/15 1 частина Platino на 15 частин Oro, Rame,Palladio або Bronzo, А 1/3 1 частина Platino на 3 частини Oro, Rame,Palladio або Bronzo, В 1/1 1 часина Platino на 1 частину Oro, Rame,Palladio або Bronzo.
Опис: Спеціальний вишуканий декоративний матеріал, розроблений безпосередньо в Лабораторії Spiver і Академії Arthe, який дозволяє відтворити на будь-якій поверхні такіж тактильні відчуття і візуальні ефекти, властиві найвідомішим, шляхетним, дорогоцінним металам, таким як платина, мідь, бронза, золото або паладій. Створити шпательний ефект з чистої платини або ефект "damascato" з чистого золота або смугастий ефект з чистого срібла - тепер це можливо! Необмежена кількість ефектів і широка кольорова гама
Висихання: 12-24 часа при t 20оC.
Розведення водою: 5-10% добовляти в готовую суміш перед нанесенням
Витрата: від 200 гр. до 2 кг на метр квадратний (в залежності від товщини эфекта)
Метод нанесення: PRIMER S PPLUS , Nobilis (А+В)-20% и (С метал)-80%.
Инструмент: шпатель, гладилка, наждачний папір 220, 320, 400, 500, 800, 1500, 3000, 6000 і поліровочна паста типа 3М
NAHIR
Nahir |  |  | 15 л | 1 л
Білий |  |  | 313.9286 | 21.40656
Арт. D, C |  |  | 321.9286 | 22.40656
Арт. B, A |  |  | 338.9286 | 23.40656
Опис: Це спеціальна декоративна штукатурка на основі екологічних акрилових водяних смол, складається зі спеціальних наповнювачів і мінералів таких як, пустотілі скляні мікрокульки, які надають матеріалу легкість і дозволяють наносити матеріал достатньо товстим шаром.
Висихання: на дотик - 4-6 години, на всю глибину - 7 днів при 20оC
Розведення водою: матеріал готовий до застосування
Витрата: 2-3 м.кв/л в 1 шар
Метод нанесення: PRIMER S PPLUS, NAHIR, VELATURA або BASE CRACKLE
Інструмент: пластиковий шпатель professional
BASE CRACKLE
Base Crackle |  |  | 15 л | 1 л
Прозорий |  |  | 543.33153 | 36.22058055
Опис: Прозорий гель, призначений для створення ефекту розтріскування тонких і товстошарових покриттів. Найчастіше використовується в поєднанні з Nahir. Працює з лаками і вапняними матеріалами.
Висихання: 30 хвилин на дотик, повне висихання за 24 години при t 20оC. Залишаеться працездатним на протязі тридцяти днів після нанесення.
Розведення водою: матеріал готовий до застосування
Витрата: 2-5 м.кв/л в 1 шар
Метод нанесення: PRIMER S PPLUS, FISSATIVO REOSAN, CRACKLE BASE, NAHIR, VELATURA
Інструмент: Валик, пензель для Decora
ENCAUSTO FIORENTINO
Encausto Fiorentino |  |  | 14 л | 1 л
База |  |  | 137.2057 | 10.9725525
Арт. D, перші 10 сторінок віяла А01-А07, А01-А02, LC 01 - LC 15, LC 44, 45, 49, 50, 67 |  |  | 139.7057 | 11.4725525
Арт. C, А03-В04, LC 16 - LC 20, LC 25, 28, 32, 64, 70, 72, 87, 90, 105, 106, |  |  | 144.2057 | 11.9725525
Арт. B, В05-В06 LC 27, 29, 31, 43, 47, 48, 51, 63, 66, 69, 71, 83, 86, 89, 92, 103, 104, 107, 109, 110, 111, 112 |  |  | 161.2057 | 12.9725525
Арт. А, В06-В07 LC 21, 22, 23, 24, 26, 30, 41, 42, 46, 52, 61, 62, 65, 68, 81, 82, 84, 85, 88, 91, 101, 102, 108, |  |  | 207.2057 | 16.1725525
Контрастні тони (ACCENTS) розрахунок ціни тонування індівідуальній
Опис: Декоративна штукатурка на основі гашеного вапна, виготовлена за старовинним рецептом з використанням нових технологій, що дозволяє реалізовувати покриття з ефектом злегка патиноване, напівматового мармуру.
Висихання: на дотик - 4 години, повне висихання - 24 години при 20оC
Розведення водою: матеріал готовий до застосування
Витрата: 1-1,1 м.кв/л в 2 шари
Метод нанесення: PRIMER RV+ENCAUSTO FIORENTINO +ENCAUSTO FIORENTINO+ARTHE CERA або VELATURA
Інструмент: шпатель з нержавіючої сталі
ENCAUSTO FIORENTINO DRY
Encausto Fiorentino Dry |  |  | 18 кг | 1 кг
База |  |  | 103.18329 | 6.5854635
Арт. D, перші 10 сторінок віяла А01-А07, А01-А02, LC 01 - LC 15, LC 44, 45, 49, 50, 67 |  |  | 105.68329 | 7.0854635
Арт. C, А03-В04, LC 16 -LC 20, LC 25, 28, 32, 64, 70, 72, 87, 90, 105, 106, |  |  | 110.18329 | 7.5854635
Арт. B, В05-В06 LC 27, 29, 31, 43, 47, 48, 51, 63, 66, 69, 71, 83, 86, 89, 92, 103, 104, 107, 109, 110, 111, 112 |  |  | 127.18329 | 8.5854635
Арт. А, В06-В07 LC 21, 22, 23, 24, 26, 30, 41, 42, 46, 52, 61, 62, 65, 68, 81, 82, 84, 85, 88, 91, 101, 102, 108, |  |  | 173.18329 | 11.7854635
Контрастні тони (ACCENTS) розрахунок ціни тонування індівідуальній
Опис: Суха декоративна штукатурка на основі гашеного вапна с эфектом напівматового мармуру.
Висихання: на дотик - 2 години, повне висихання - 24 години при 20оC
Розведення водою: 40-50% з чистою водою
Витрата: 0.9 м.кв./кг. або 1.1 кг/м.кв. в 2 шари
Метод нанесення: PRIMER RV+ENCAUSTO FIORENTINO DRY+ARTHE CERA або VELATURA
Інструмент: шпатель з нержавіючої сталі
COCCIOPESTO
Cocciopesto |  |  | 14 л | 1 л
База |  |  | 124.0387 | 9.87529725
Арт. D, перші 10 сторінок віяла А01-А07, А01-А02, LC 01 - LC 15, LC 44, 45, 49, 50, 67 |  |  | 126.5387 | 10.37529725
Арт. C, А03-В04, LC 16 -LC 20, LC 25, 28, 32, 64, 70, 72, 87, 90, 105, 106, |  |  | 131.0387 | 10.87529725
Арт. B, В05-В06 LC 27, 29, 31, 43, 47, 48, 51, 63, 66, 69, 71, 83, 86, 89, 92, 103, 104, 107, 109, 110, 111, 112 |  |  | 148.0387 | 11.87529725
Арт. А, В06-В07 LC 21, 22, 23, 24, 26, 30, 41, 42, 46, 52, 61, 62, 65, 68, 81, 82, 84, 85, 88, 91, 101, 102, 108, |  |  | 194.0387 | 15.07529725
Контрастні тони (ACCENTS) розрахунок ціни тонування індівідуальній
Опис: Венеціанська штукатурка на основі вапна у вигляді пластичної маси, що створює оригінальний ефект шліфованого натурального каменю з яскраво вираженими теракотовими вкрапленнями.
Висихання: на дотик - 4 години, повне висихання - 24 години при 20оC
Розведення водою: матеріал готовий до застосування
Витрата: 1,1-1,5 м.кв./л. в 2 шари, фактично 2-2,5 м.кв/л
Метод нанесення: PRIMER S PPLUS, COCCIOPESTO, COCCIOPESTO, ARTHE CERA
Інструмент: шпатель з нержавіючої сталі
STUCCO MARMO
Stucco Marmo |  |  | 14 л | 1 л
База |  |  | 137.2017 | 10.9725525
Арт. D, перші 10 сторінок віяла А01-А07, А01-А02, LC 01 - LC 15, LC 44, 45, 49, 50, 67 |  |  | 139.7017 | 11.4725525
Арт. C, А03-В04, LC 16 -LC 20, LC 25, 28, 32, 64, 70, 72, 87, 90, 105, 106, |  |  | 144.2017 | 11.9725525
Арт. B, В05-В06 LC 27, 29, 31, 43, 47, 48, 51, 63, 66, 69, 71, 83, 86, 89, 92, 103, 104, 107, 109, 110, 111, 112 |  |  | 161.2017 | 12.9725525
Арт. А, В06-В07 LC 21, 22, 23, 24, 26, 30, 41, 42, 46, 52, 61, 62, 65, 68, 81, 82, 84, 85, 88, 91, 101, 102, 108, |  |  | 207.2017 | 16.1725525
Контрастні тони (ACCENTS) розрахунок ціни тонування індівідуальній
Опис: Пластична декоративна штукатурка на основі гашеного вапна та мармурової пилу створює ефект полірованого мармуру навіть. Має високий опір до появи цвілі і грибків. Для додаткового захисту і посилення блиску рекомендується використовувати віск Arthe Cera, прозорий або кольорованний.
Висихання: на дотик - 4 години, повне висихання - 24 години при 20оC
Розведення водою: матеріал готовий до застосування
Витрата: 2,3-2,9 м.кв/л в 2 шари
Метод нанесення: PRIMER S PPLUS, STUCCOMARMO, STUCCOMARMO, ARTHE CERA
Інструмент: шпатель з нержавіючої сталі
STUCCO VENEZIANO ARTHE
Stucco Veneziano Arthe |  |  | 22 кг | 1 кг
База |  |  | 159.1636 | 7.681149
Арт. D, перші 10 сторінок віяла А01-А07, А01-А02, LC 01 - LC 15, LC 44, 45, 49, 50, 67 |  |  | 161.6636 | 8.181149
Арт. C, А03-В04, LC 16 -LC 20, LC 25, 28, 32, 64, 70, 72, 87, 90, 105, 106, |  |  | 166.1636 | 8.681149
Арт. B, В05-В06 LC 27, 29, 31, 43, 47, 48, 51, 63, 66, 69, 71, 83, 86, 89, 92, 103, 104, 107, 109, 110, 111, 112 |  |  | 183.1636 | 9.681149
Арт. А, В06-В07 LC 21, 22, 23, 24, 26, 30, 41, 42, 46, 52, 61, 62, 65, 68, 81, 82, 84, 85, 88, 91, 101, 102, 108, |  |  | 229.1636 | 12.881149
Контрастні тони (ACCENTS) розрахунок ціни тонування індівідуальній
Опис: Декоративна венеціанська штукатурка на акриловій основі, імітуючи натуральний мармур. Покриття просте в нанесенні, добре полірується, створюючи елегантну гляцеву поверхню. Володіє високими захисними властивостями і легко миється після повного висихання. Для додаткового захисту і посилення блиску рекомендується використовувати віск Arthe Cera, прозорий або кольорованний.
Висихання: на дотик - 4 години, повне висихання - 24 години при 20оC
Розведення водою: матеріал готовий до застосування
Витрата: 2-2,5 м.кв/кг в 2 шари
Метод нанесения: PRIMER S PPLUS, STUCCOMARMO VENEZIANO ARTHE 2-3 шари + ARTHE CERA
Інструмент: шпатель з нержавіючої сталі
MARMO
Marmo |  |  | 20 кг | 1 кг
База |  |  | 90.0107208 | 4.935294
Арт. D, перші 10 сторінок віяла А01-А07, А01-А02, LC 01 - LC 15, LC 44, 45, 49, 50, 67 |  |  | 92.5107208 | 5.435294
Арт. C, А03-В04, LC 16 -LC 20, LC 25, 28, 32, 64, 70, 72, 87, 90, 105, 106, |  |  | 97.0107208 | 5.935294
Арт. B, В05-В06 LC 27, 29, 31, 43, 47, 48, 51, 63, 66, 69, 71, 83, 86, 89, 92, 103, 104, 107, 109, 110, 111, 112 |  |  | 114.0107208 | 6.935294
Арт. А, В06-В07 LC 21, 22, 23, 24, 26, 30, 41, 42, 46, 52, 61, 62, 65, 68, 81, 82, 84, 85, 88, 91, 101, 102, 108, |  |  | 160.0107208 | 10.135294
Контрастні тони (ACCENTS) розрахунок ціни тонування індівідуальній
Опис: Декоративна штукатурка на основі гашеного вапна. Має фракцію близько 0,3 мм, дозволяє створювати ефект матового полірованого каменя.
Висихання: 4-6 годин при 20oС і вологості 65%
Розведення водою: матеріал готовий до застосування
Витрата: 1-1,2 кг/м.кв в 2 шари
Метод нанесення: PRIMER S PPLUS, Marmo, Marmo, VELATURA або ARTHE CERA
Інструмент: шпатель з нержавіючої сталі
MARMOPACO
Mapmopaco |  | 20 кг | 4 кг | 1 кг
База |  | 159.1587 | 38.6400483 | 8.78637375
Арт. M01 - M20, М25, М32, М44, М50, М67,М70, М106 |  | 164.1587 | 39.6400483 | 9.03637375
Арт. М27, М29, М48, М63, М71, М83, М92, М104, М103, М107, М109, М110, М111 |  | 176.1587 | 42.1400483 | 9.66137375
Арт. М26, М42, М46, М52, М65, М85 |  | 193.1587 | 45.6400483 | 10.53637375
Арт. М61, М88, М91, М101 |  | 229.1587 | 52.6400483 | 12.28637375
Арт. M21, M81 |  | 259.1587 | 58.6400483 | 13.78637375
Опис: Вапняне покриття з класичним эфектом «марморіно» перевтілюється і відроджується: нові матеріали лінії Arthe поєднуються з глибокою матовою природністю . MARMOPACO: Інноваційний «Марморін» повністю не прозорий з особливою тактильною м'якістю.
Висихання: 24 год при 20оC
Розведення водою: матеріал готовий до застосування
Витрата: 0.6-0.8 м.кв./кг. в два шари
Метод нанесення: FISSATIVO UNIVERSALE, один або два шари PRIMER S PPLUS білого кольору, Mapmopaco, Mapmopaco
Інструмент: шпатель з нержавіючої сталі
MARMOPERLA
Mapmoperla |  | 20 кг | 4 кг | 1 кг
База |  | 272.2121 | 63.9978381 | 14.2695105
Арт. M01 - M20, М25, М32, М44, М50, М67,М70, М106 |  | 277.2121 | 64.9978381 | 14.5195105
Арт. М27, М29, М48, М63, М71, М83, М92, М104, М103, М107, М109, М110, М111 |  | 289.2121 | 67.4978381 | 15.1445105
Арт. М26, М42, М46, М52, М65, М85, White |  | 306.2121 | 70.9978381 | 16.0195105
Арт. М61, М88, М91, М101 |  | 342.2121 | 77.9978381 | 17.7695105
Арт. M21, M81 |  | 372.2121 | 83.9978381 | 19.2695105
Опис: Вапняне покриття з класичним эфектом «Марморіно» перевтілюється і відроджується: нові матеріали лінії Arthe поєднуються з природністю і вишуканою елегантністю перламутру. MARMOPERLA: Класичний «Марморіно» нарешті перламутровий!
Висихання: 24 год при 20оC
Розведення водою: матеріал готовий до застосування
Витрата: 1.25-1.50 м.кв./кг. в два шари
Метод нанесення: FISSATIVO UNIVERSALE, один або два шари PRIMER S PPLUS білого кольору, Mapmoperla, Mapmoperla
Інструмент: шпатель з нержавіючої сталі
TRAVERTINO NEW CONCEPT
Travertino new concept |  |  | 14 л | 1 л
База |  |  | 160.2543285 | 12.07922625
Арт. D, перші 10 сторінок віяла А01-А07, А01-А02, LC 01 - LC 15, LC 44, 45, 49, 50, 67 |  |  | 162.7543285 | 12.57922625
Арт. C, А03-В04, LC 16 -LC 20, LC 25, 28, 32, 64, 70, 72, 87, 90, 105, 106, |  |  | 167.2543285 | 13.07922625
Арт. B, В05-В06 LC 27, 29, 31, 43, 47, 48, 51, 63, 66, 69, 71, 83, 86, 89, 92, 103, 104, 107, 109, 110, 111, 112 |  |  | 184.2543285 | 14.07922625
Арт. А, В06-В07 LC 21, 22, 23, 24, 26, 30, 41, 42, 46, 52, 61, 62, 65, 68, 81, 82, 84, 85, 88, 91, 101, 102, 108, |  |  | 230.2543285 | 17.27922625
Контрастні тони (ACCENTS) розрахунок ціни тонування індівідуальній
Опис: Інноваційна, оригінальна фактурна штукатурка на основі вапна, має фракцію близько 0,8 мм,. Створює аристократичний ефект італійського полірованого мармуру і каменя травертин. Фактура тонуєтся, відмінно полірується, має в складі мерехтливі крихти мінеральної слюди.
Висиханне: 24 години при 20оC
Розведення водою: матеріал готовий до застосування
Витрата: 0,7-0,8 м.кв/л в 2 шари (до 2 м.кв/л в 1 шар)
Метод нанесення: PRIMER RV+TRAVERTINO +TRAVERTINO+ARTHE CERA або VELATURA
Інструмент: шпатель з нержавіючої сталі
TRAVERTINO DRY
Travertino Dry |  |  | 18 кг | 1 кг
База |  |  | 103.18329 | 6.5854635
Арт. D, перші 10 сторінок віяла А01-А07, А01-А02, LC 01 - LC 15, LC 44, 45, 49, 50, 67 |  |  | 105.68329 | 7.0854635
Арт. C, А03-В04, LC 16 -LC 20, LC 25, 28, 32, 64, 70, 72, 87, 90, 105, 106, |  |  | 110.18329 | 7.5854635
Арт. B, В05-В06 LC 27, 29, 31, 43, 47, 48, 51, 63, 66, 69, 71, 83, 86, 89, 92, 103, 104, 107, 109, 110, 111, 112 |  |  | 127.18329 | 8.5854635
Арт. А, В06-В07 LC 21, 22, 23, 24, 26, 30, 41, 42, 46, 52, 61, 62, 65, 68, 81, 82, 84, 85, 88, 91, 101, 102, 108, |  |  | 173.18329 | 11.7854635
Контрастні тони (ACCENTS) розрахунок ціни тонування індівідуальній
Опис: Інноваційна, фактурна, суха штукатурка на основі вапна, має фракцію близько 0,8 мм,. Створює аристократичний ефект італійського полірованого мармуру і каменя травертин. Фактура тонуєтся, відмінно полірується, має в складі мерехтливі крихти мінеральної слюди.
Висихання: 12-24 години (час повного затвердіння - 28 днів)
Розведення водою: 40-50% з чистою водою
Витрата: 0,7 м.кв./кг або 1.4 кг/м.кв. в 2 шари
Метод нанесення: PRIMER RV+TRAVERTINO DRY в два шари + ARTHE CERA або VELATURA
Інструмент: шпатель з нержавіючої сталі
ЗАЩИТА ДЛЯ ДЕКОРАТИВНІХ МАТЕРИАЛОВ
ARTHE CERA OLD FORMULA
Arthe Cera Old Formula |  |  | 4 л | 1 л
База |  |  | 169.0362 | 43.91105145
Арт. C, D, H, G, White |  |  | 173.0362 | 44.91105145
Арт. A, B, F, E |  |  | 177.0362 | 45.91105145
Опис: Спеціальний прозорий пастоподібний віск на основі бджолиного віску, використовується для захисту малофактурних матеріалів.
Висихання: 24 години при 20оC
Розведення водою: матеріал готовий до застосування
Витрата: на фактурі - 13-15 м.кв./л., на гладкій поверхні - 20-100 м.кв.
Метод нанесення: віск
Інструмент: шпатель з нержавіючої сталі, губка
ARTHE CERA TOP
Arthe Cera Top |  |  | 4 л | 1 л
База |  |  | 169.0362 | 43.91105145
Арт. C, D, H, G, White |  |  | 173.0362 | 44.91105145
Арт. A, B, F, E |  |  | 177.0362 | 45.91105145
Опис: Спеціальний прозорий трішки рідший за ARTHE CERA OLD акріловий віск, використовується для захисту багатофактурних матеріалів.
Висихання: 24 години при 20оC
Розведення водою: матеріал готовий до застосування
Витрата: на фактурі - 13-15 м.кв./л., на гладкій поверхні - 20-100 м.кв.
Метод нанесення: віск
Інструмент: шпатель з нержавіючої сталі, губка
VELATURA "CLASSIC"
Velatura |  |  | 4 л | 1 л
База |  |  | 114.1571 | 29.0927805
Арт. X, H, G, White |  |  | 118.1571 | 30.0927805
Арт. F, E |  |  | 122.1571 | 31.0927805
Опис: Лесіруюче фінішне покриття для зовнішньої і внутрішньої обробки стін, на основі акрил-силоксанових смол, з нерівномірним розподілом кольору по поверхні, з м'якими кольоровими ефектами, що досягаються завдяки грі хроматичної прозорості. Цей матеріал має підвищену паропроникненість, що забезпечує низьке водопоглинання.
Висихання: 1 година, повністью за 24 години при t 20оC.
Розведення водою: матеріал готовий до застосування
Витрата: 7-8 м.кв/л в один шар на гладкій поверхні, 5-7м.кв/л в один шар на фактурні поверхні
Метод нанесення: взалежності від бажаного эфекту
Інструмент: Пензель для Decora, рукавичка
MICRO MARMO Floor
MICRO MARMO Floor |  |  | 18 кг | 1 кг
База |  |  | 225.0205 | 12.6240744
Арт. D |  |  | 227.5205 | 13.1240744
Арт. C |  |  | 232.0205 | 13.6240744
Арт. B |  |  | 249.0205 | 14.6240744
Арт. А, White (10% до 15% колоранта КХ ) |  |  | 295.0205 | 17.8240744
Опис: Іноваційна формула, однокомпонентна суха суміш фракції 0,4 мм., що дозволяє отримати абсолютно гладкі поверхні. До складу матеріалу входить особливий компонент, що володіє максимально заповнюючою здатністю.
Висихання: 24 години при 20оC
Розведення водою: 30% вода + колорант
Витрата: 1,2-3,5 кг/м.кв., два шари, в залежності від бажаного ефекту, на добре підготовленій поверхні.
Метод нанесення: micromarmo primer, micromarmo floor, matt (gloss) protector 2K.
Інструмент: шпатель з нержавіючої сталі, шліфувальна машина і т.п.
MICRO MARMO В10 Floor |  |  | 18 кг | 1 кг
База |  |  | 259.0445 | 14.820855
Арт. D |  |  | 261.5445 | 15.320855
Арт. C |  |  | 266.0445 | 15.820855
Арт. B |  |  | 283.0445 | 16.820855
Арт. А, White (10% до 15% колоранта КХ ) |  |  | 329.0445 | 20.020855
Опис: Іноваційна формула, однокомпонентна суха суміш малої фракції 100 микрон, що дозволяє отримати абсолютно гладкі поверхні. До складу матеріалу входить особливий компонент, що володіє максимально заповнюючою здатністю.
Висихання: 24 години при 20оC
Розведення водою: 30% вода + колорант
Витрата: 1-1,5 кг/м.кв., два шари, в залежності від бажаного ефекту, на добре підготовленій поверхні.
Метод нанесення: micromarmo primer, micromarmo floor B10, matt (gloss) protector 2K.
Інструмент: шпатель з нержавіючої сталі, шліфувальна машина і т.п.
MICROMARMO ULTRA 300 |  |  | 20 кг | 1 кг
База |  |  | 326.9248 | 16.5051243
Арт. D |  |  | 329.4248 | 17.0051243
Арт. C |  |  | 333.9248 | 17.5051243
Арт. B |  |  | 350.9248 | 18.5051243
Арт. А, White (10% до 15% колоранта КХ ) |  |  | 396.9248 | 21.7051243
Опис: MICROMARMO ULTRA - це іноваційна однокомпонентна паста для високоякісного декору ARTHE, призначеного для покрития незвичайних та ексклюзивних підлог низької товщины, з естетичним ефектом абсолютної унікальності, з высокими характеристиками опору, може застосовуватись як на нових стяжках, так і на старіх існуючих полах. MICROMARMO ULTRA - готова до застосування професійна однокомпонентна паста, яка призначена для спрощеного використання. Її необходимо тільки колірувать, перемішать і нанести.
Висихання: на дотик 3 години при 20°C, на всю глибину 24 години 20°C
Розведення водою: готовий до використанна, максимум 2% води в останній слой для полегшення вирівнювання.
Витрата: 2,5-3,5 кг./м²., два шари, в залежності від бажаного ефекту, на добре підготовленій поверхні.
Метод нанесення: micromarmo primer, micromarmo ultra, matt (gloss) protector 2K.
Інструмент: шпатель з нержавіючої сталі, шліфувальна машина і т.п.
Special Mica Спеціальна слюда |  |  |  | 0,1 кг
Gold, Silver, Bronze |  |  |  | 25.2480522
Опис: Спеціальна слюда для Micro Marmo Floor. 100 грам на 18 килограмів матеріала. Можливо використовувати з іншими матеріалами.
Perla Pura Чистий жемчуг |  |  |  | 0,1 кг
Light Gold, Silver |  |  |  | 34.0261425
Опис: Перламутр для отримання спеціальної перламутровою патини Velatura 2K. 100 грам на 1 літр Gloss protector 2K (A + B). Можливо використовувати з іншими матеріалами.
Arthe Metal 2K Silver Gloss A+B Метализированое серебро |  |  | 2.5 кг | 1 кг
Basa Silver |  |  | 230.5041 | 92.7559962
Арт. X, H, G. Арт. F01-F20, White |  |  | 233.0041 | 93.7559962
Арт. F, E. Арт. F21-F112 |  |  | 238.0041 | 95.7559962
Опис: Фінішне металізоване, срібне, гладке, двухкомпонентне покриття для MICRO MARMO Floor .
Витрата: 5-6 км.кв/л., два шари
Arthe Metal 2K Gold Gloss A+B Метализированое золото |  |  | 2.5 кг | 1 кг
Basa Gold |  |  | 255.7511 | 102.6332
Арт. X, H, G. Арт. F01-F20, White |  |  | 258.2511 | 103.6332
Арт. F, E. Арт. F21-F112 |  |  | 263.2511 | 105.6332
Опис: Фінішне металізоване, золоте, гладке, двухкомпонентне покриття для MICRO MARMO Floor .
Витрата: 5-6 км.кв/л., два шари
ШПАКЛІВКА ДЛЯ ФІНІШНОЇ ПОДГОТОВКИ СТІН
Stuccomuro |  |  | 20 кг | 1 кг
База |  |  | 38.42295 | 2.190465375
Опис: Фінішна штукатурка в пасті для інтер'єрів, спеціально використовується для вирівнювання стін. Вона характеризується високою наповнюючою здатністю, відмінною білизною і легкістю нанесення.
Розведення водою: матеріал готовий до застосування
Витрата: залежить від товщини шару 1 м.кв/кг.
Інстумент: шпатель
СПЕЦІАЛЬНИЙ ПРОДУКТ - ГІДРОІЗОЛЯЦІЯ
Top Flex One |  | 20 кг | 5 кг | 1 кг
База Сірий (Світлий бетон) |  | 171.2338 | 54.33633 | 8.78094
Опис: Однокомпонентна гідроізоляційна мембрана у вигляді готової до використання пасти, на основі сіланізірованних еластомерів, з високим ступенем пружності. TOPFLEX-ONE може залишитися відкритим, не боїться впливу ультрофіалета, на відміну від цементних виробів, що вимагають додаткового захисту. TOP FLEX ONE ідеальний як водонепроникний субстрат перед укладанням плиток, які повинні виконуватися за допомогою клею типу C2S1. TOPFLEX-ONE використовується для:  гідроізоляції террас и балконів  гідроізоляції бетонних стін  антикавилантне покриття для реставрації мілкозернистої штукатурки  гідроізоляція дахів з листового заліза і дерева
Висихання: 2 години. Повне 24 години при 20оC
Розведення водою: 50% з водою на первий шар, на другий шар не розводить
Витрата: 1.5 кг/м.кв. при товщині 1 міліметр
Метод нанесення: Derasol H2O розбавлений 1:1 з водою, на плитку Micromarmo Primer. Перший шар Top Flex One з сіткою (дах 90 гр/м², плитка 70 гр/м²), другий шар Top Flex One
Інстумент: шпатель, пензель, валик
Thermo Flex One |  | 16 кг | 4 кг | 1 кг
База БІЛИЙ |  | 232.6994 | 60.37441557 | 15.3659205
Опис: Термовідбиваюча гідроізоляційна мембрана (охолоджуюча дах), монокомпонент в пасті готовий до використання з високим ступенем пружності, відображають більше 80% сонячної радіації, зберігаючи саме покриття і отже основу на якій воно лежить. THERMOFLEX-ONE створює ідеальну гідроізоляцію і значно покращує тепловий комфорт будівлі, а також покращує енергозбереження. З економічної точки зору, завдяки високому рівню коефіцієнта корисної дії досягається значна економія на витратах охолодження будинку влітку до 40%. THERMOFLEX-ONE використовується в месцях де необхідна ідеальна гідроізоляція  гідроізоляція террас і стін, де через недостатню термоізоляцію, потребується більший тепловой комфорт.  гідроізоляція дахів з листового заліза і дерева  гідроізоляція та підвищення ефективності поверхонь, на яких встановлені установки фотогальванічних систем, кремніевих панелей, покращують їх ефективність до 7%.
Висихання: 2 години. Повне 24 години при 20оC
Розведення водою: матеріал готовий до застосування
Витрата: 1.2 кг/м.кв. при товщині 1 міліметр
Метод нанесення: Derasol H2O розбавлений 1:1 з водою, на плитку Micromarmo Primer. Перший шар Thermo Flex One з сіткою (дах 90 гр/м², плитка 70 гр/м²), другий шар Top Flex One
Інстумент: шпатель, пензель, валик
ФАСАДНА ЛІНІЯ
ЛІНІЯ "PERFECTO"
Perfecto Travertino |  |  | 14 л | 1 л
База |  |  | 235.9946 | 17.0114049
Арт. D |  |  | 238.4946 | 17.5114049
Арт. C |  |  | 242.9946 | 18.0114049
Арт. B |  |  | 259.9946 | 19.0114049
Арт. А |  |  | 305.9946 | 22.2114049
Опис: Силоксановий матеріал стійкий до перепадів температур від -35°С до +60°С, має дуже високу адгезію і стійкість до ультрафіолету, висока еластичність з високим індексом паропроникності який можливо порівняти з традиційними вапняними оздобленнями, виняткове нестрийняття води, ідеальне самоочищення, стійкість до плісняви і грибку. Ефект італійського полірованого мармуру і каменя травертин. Як і інтер'єрний травертин має в складі мерехтливі крихти мінеральної слюди.
Висихання: 24 години при 20°C. Повну міцьність набирає через 30 днів
Розведення водою: матеріал готовий до застосування
Витрата: 0,6 - 0,8 м.кв/л в 2 шари
Метод нанесення: Silossana Primer +Perfecto TRAVERTINO +Perfecto TRAVERTINO+ (Velatura)
Інструмент: шпатель з нержавіючої сталі
Perfecto Stucco Marmo |  |  | 14 л | 1 л
База |  |  | 231.6077253 | 17.0102457
Арт. D |  |  | 234.1077253 | 17.5102457
Арт. C |  |  | 238.6077253 | 18.0102457
Арт. B |  |  | 255.6077253 | 19.0102457
Арт. А |  |  | 301.6077253 | 22.2102457
Опис: Силоксановий матеріал стійкий до перепадів температур від -35°С до +60°С, має дуже високу адгезію і стійкість до ультрафіолету, висока еластичність з високим індексом паропроникності який можливо порівняти з традиційними вапняними оздобленнями, виняткове нестприйняття води, ідеальне самоочищення, стійкість до плісняви і грибку. Ефект класичної венеціанської штукатурки.
Висихання: 24 години при 20°C. Повну міцьність набирає через 30 днів
Розведення водою: матеріал готовий до застосування
Витрата: 1,3 - 2 м.кв./л. в 2 шари
Метод нанесення: Silossana Primer + Perffecto Stucco Marmo в 2 шари
Інструмент: шпатель з нержавіючої сталі
Perfecto Encausto-Beton |  |  | 14 л | 1 л
База |  |  | 226.114 | 16.46319
Арт. D |  |  | 228.614 | 16.96319
Арт. C |  |  | 233.114 | 17.46319
Арт. B |  |  | 250.114 | 18.46319
Арт. А |  |  | 296.114 | 21.66319
Опис: Силоксановий матеріал стійкий до перепадів температур від -35°С до +60°С, має дуже високу адгезію і стійкість до ультрафіолету, висока еластичність з високим індексом паропроникності який можливо порівняти з традиційними вапняними оздобленнями, виняткове нестприйняття води, ідеальне самоочищення, стійкість до плісняви і грибку. Ефект злегка патинового, напівматового мармуру, бетону.
Висихання: 24 години при 20°C. Повну міцьність набирає через 30 днів
Розведення водою: матеріал готовий до застосування
Витрата: 0,6 -1 м.кв/л в 2 шари
Метод нанесення: Silossana Primer + Perfecto Encausto в 2 шари
Інструмент: шпатель з нержавіючої сталі
Perfecto Siena (Perfecto Cortina) |  |  | 25 кг | 1 кг
База |  |  | 145.991 | 6.04167795
Колорувальна карта по каталогу, розрахунок вартості тонування проводити індівідуально для кажного кольору
Опис: Силоксановий матеріал стійкий до перепадів температур від -35°С до +60°С, має дуже високу адгезію і стійкість до ультрафіолету, висока еластичність з високим індексом паропроникності який можливо порівняти з традиційними вапняними оздобленнями, виняткове нестприйняття води, ідеальне самоочищення, стійкість до плісняви і грибку. Ефект короїда. Розмір крихти може бути 1 мм або 1.5 мм.
Висихання: на дотик - близько 4 годин, при 20°С і вологості нижче 60%, повне висихання - близько 48 годин при 20°C і при вологості нижче 60%.
Розведення водою: матеріал готовий до застосування
Витрата: 1,7-2,2 кг/м.кв
Метод нанесення: Silossana Primer + Perfecto Siena (Perfecto Cortina)
Інстумент: пластиковий шпатель
Perfecto Liscio |  | 14 л | 4 л | 1 л
bianco base P |  | 229.4094 | 67.6146 | 16.46969625
base MT |  | 223.9194 | 66.4089258 | 16.4622
base T |  | 219.529 | 65.20263 | 16.4622
Колорувальна карта по каталогу, розрахунок вартості тонування проводити індівідуально для кажного кольору
Опис: Силоксанова фарба стійка до перепадів температур від -35°С до +60°С, має дуже високу адгезію і стійкість до ультрафіолету, висока еластичність з високим індексом паропроникності який можливо порівняти з традиційними вапняними оздобленнями, виняткове нестприйняття води, ідеальне самоочищення, стійкість до плісняви і грибку.
Висихання: на дотик - близько 4 годин, при 20°С і вологості нижче 60%, повне висихання - близько 48 годин при 20°C і при вологості нижче 60%.
Розведення водою: 20-40% в залежності від бажаного эфекту
Витрата: 2,8-3,5 м.кв/л в 2 шара
Метод нанесення: Silossana Primer + Perfecto Liscio 2 слоя
Инстумент: валик, пензель, краскопульт
Perfecto COR-TEN |  |  | 20 кг | 1 кг
База |  |  | 239.286 | 12.07651
Колорувальна карта по каталогу, розрахунок вартості тонування проводити індівідуально для кажного кольору
Опис: Силоксановий матеріал стійкий до перепадів температур від -35°С до +60°С, має дуже високу адгезію і стійкість до ультрафіолету, висока еластичність з високим індексом паропроникності який можнливо порівняти з традиційними вапняними оздобленнями, виняткове нестприйняття води, ідеальне самоочищення, стійкість до плісняви і грибку. Базовий колір коричневий. Ефект каменю піщаника.
Висихання: на дотик - близько 4 годин, при 20°С і вологості нижче 60%, повне висихання - близько 48 годин при 20°C і при вологості нижче 60%.
Розведення водою: матеріал готовий до застосування
Витрата: 0,5 - 0,6 м.кв/кг
Метод нанесення: Silossana Primer + Perfecto COR-TEN
Інструмент: шпатель з нержавіючої сталі
Granito Silver ( Gold ) |  |  | 20 кг | 1 кг
База |  |  | 208.556 | 10.97467
Колорувальна карта по каталогу, розрахунок вартості тонування проводити індівідуально для кажного кольору
Опис: Силоксанові матеріал стійкий до перепадів температур від -35°С до +60°С, має дуже високу адгезію і стійкість до ультрафіолету, висока еластичність з високим індексом паропроникності який можливо порівняти з традиційними вапняними оздобленням, виняткове нестприйняття води, ідеальне самоочищення, стійкість до плісняви і грибку. Ефект граніту з срібними або золотими вкрапленнями.
Висихання: на дотик - близько 4 годин, при 20°С і вологості нижче 60%, повне висихання - близько 48 годин при 20°C і при вологості нижче 60%.
Розведення водою: матеріал готовий до застосування
Витрата: 0,5 - 0,6 м.кв/кг
Метод нанесення: Silossana Primer + Perfecto Liscio + Granito Silver (Gold)
Інструмент: шпатель з нержавіючої сталі
ЛІНІЯ "QUARZOTECH"
СИНТЕТИЧНА ЛІНІЯ
- Хороша водовідштовхувальна здатність - Відмінне збереження кольору - Відмінна адгезія на будь-якій основі
QUARZOTECH GRAFFIATO |  |  | 25 кг | 1 кг
База P |  |  | 96.59581239 | 4.3953
База M |  |  | 95.49889524 | 4.38720975
База ST |  |  | 94.39764 | 4.38904515
База T |  |  | 93.3009168 | 4.386424875
Колорувальна карта по каталогу, розрахунок вартості тонування проводити індівідуально для кажного кольору
Опис: Кварцеве фактурне покриття під старовину, що імітує камінь, піщаник. Для зовнішньої і внутрішньої обробки з великим зерном.
Висихання: на дотик - близько 4 годин, при 20°С і вологості нижче 60%, повне висихання - близько 48 годин при 20°C і при вологості нижче 60%.
Розведення водою: матеріал готовий до застосування
Витрата: 3,5-4 кг/м.кв
Метод нанесення: Primer RV (Derasol H2O для фасаду)+ Spiverquartz Graffiato
Інстумент: пластиковий шпатель
QUARZOTECH SIENA (Grana 1 mm, Grana 1,5 mm) (Spiversil Cortina) |  |  | 25 кг | 1 кг
База P |  |  | 93.3048 | 3.83943945
База MT |  |  | 96.59329 | 4.3953
База T |  |  | 94.39852 | 3.8458875
Колорувальна карта по каталогу, розрахунок вартості тонування проводити індівідуально для кажного кольору
Опис: Штукатурка на силікатній основі для захисту і декорування нових і старих поверхонь, наноситься на вапняну або цементну основу, матеріал паропроникний, водонепроникний з високою стійкістю до погодних умов, світла і ультрафіолетових променів. Гранули - 0,8мм
Висихання: на дотик - близько 4 годин, при 20°С і вологості нижче 60%, повне висихання - близько 48 годин при 20°C і при вологості нижче 60%.
Розведення водою: матеріал готовий до застосування
Витрата: 2,5-3 кг/м.кв
Метод нанесення: Derasol H2O ( на100%)+ Spiversil Cortina один шар
Інстумент: шпатель з нержавіючої сталі, пластиковий шпатель
QUARZOTECH ANTICO |  |  | 25 кг | 1 кг
База |  |  | 98.79112 | 4.39034925
Колорувальна карта по каталогу, розрахунок вартості тонування проводити індівідуально для кажного кольору
Опис: Кварцове декоративне фактурне покриття під старовину, що імітує камінь піщаник, для зовнішньої і внутрішньої обробки.
Висихання: на дотик - близько 4 годин, при 20°С і вологості нижче 60%, повне висихання - близько 48 годин при 20°C і при вологості нижче 60%.
Розведення водою: матеріал готовий до застосування
Витрата: 1,5-2,3 кг/м.кв
Метод нанесення: Primer RV (Derasol H2O для фасаду)+ Spiverquartz Antico
Інстумент: шпатель з нержавіючої сталі, пластиковий шпатель
QUARZOTECH PAINT |  | 14 л | 4 л | 1 л
bianco base P |  | 125.133 | 38.6370054 | 9.327273375
base MT |  | 122.9411 | 37.9109115 | 9.330292125
base T |  | 120.74 | 37.18667 | 8.7817611
Колорувальна карта по каталогу, розрахунок вартості тонування проводити індівідуально для кажного кольору
Опис: Фарба з кварцевим піском, на основі сополімерів в емульсії, які використовуються в будівництві для захисту і декорування стінових поверхонь як зовнішніх так і внутрішніх, нових і старих будівель. Застосовується як на мінеральній поверхні, так і на поверхні вже пофарбовані синтетичними фарбами. Завдяки спеціальній формулі, QUARZOTECH оснащена високою водовідштовхувальною здатністю і відмінною стійкістю до лугів, тому він успішно використовується в середовищах особливо агресивних (приморські райони, промислова середа), також має дуже гарну непроникненість для води, також має високу ступінь покриття і хороша ступінь наповнення маскують невеликі недоліки поверхні.
Висихання: на дотик - близько 4 годин, при 20°С і вологості нижче 60%, повне висихання - близько 48 годин при 20°C і при вологості нижче 60%.
Розведення водою: від 0 до 40% в залежності від ефекту
Витрата: 2.5-3 м.кв/л
Метод нанесення: Нанести шар DERASOL H20, розведений водою 1:1; через 12 годин нанести перший шар в якості фону QARZOTECH розбавлені на 20% водою. Через 12 годин мінімум нанести другий шар QUARZOTECH розбавлений максимум від 5% до 15% з водою, в залежності від ступеня наповнення.
Инстумент: валик, пензель, краскопульт
Spivercem |  | 14 л | 4 л | 1 л
Basa bianco base P e grigio cemento |  | 169.0391808 | 48.2967639 | 12.07497585
base M |  | 165.7482 | 47.08957 | 12.076932
base ST |  | 163.0004 | 46.12475 | 12.07246425
base T |  | 159.1587396 | 45.28257 | 12.0762075
Колорувальна карта по каталогу, розрахунок вартості тонування проводити індівідуально для кажного кольору
Опис: Специальна акриловая фарба підвіщеною стійкістю до лугів. Рекомендується для нанесення в приморских районах.
Розведення водою: 20-40%
Витрата: 3-4 м.кв/л в 2 шари
Метод нанесення: Fissativo Universale (1:1) или Derasol H2O + Spivercem 2 слоя
Інстумент: валик, пензель, краскопульт
Фарба для заліза
VERLAX ANTIQUE алкідна емаль з металевою слюдою |  | 2,5 л | 0,75 л | 1 л
base VA02 - VA03 - VA04 |  | 106.474 | 32.93395875 | 43.9091436
Колорувальна карта по каталогу (досягається з системою тонування GTS), розрахунок вартості тонування проводити індівідуально для кажного кольору
Опис: Матова емаль для екстер'єрів і інтер'єрів на основі гліцерофосфатної смоли, антикорозійних добавок і оксиду заліза. Має високу зносостійкість. Завдяки його функції використовуються як покриття для заліза з приємним зовнішнім виглядом (ефект кованого заліза), з відмінною стійкістю до атмосферних опадів. Рекомендується для фарбування вуличних ліхтарів, огорож, решіток, перил.
Висихання: на дотик - близько 6-7 годин, при 20°С і вологості нижче 60%, повне висихання - близько 24 годин при 20°C і при вологості нижче 60%.
Розведення: Уайт-спіріт 5-10%
Витрата: 10 м.кв/л в 1 шар
Інстумент: пензель, валик, краскопульт
VERLAX MATT матова алкидна емаль |  | 2,5 л | 0,75 л | 1 л
bianco 001 base P |  | 96.5939 | 30.19028 | 40.61649396
base MT |  | 90.55761687 | 29.0866464 | 38.9663631
base T |  | 86.71822 | 27.43982 | 36.77549442
Колорувальна карта по каталогу (досягається з системою тонування GTS), розрахунок вартості тонування проводити індівідуально для кажного кольору
Опис: Яскрава синтетична, матова (атласна) емаль вищої якості для екстер'єрів і інтер'єрів на основі гліцерофосфатної смоли. Відмінне покриття, зберігає блиск з часом, саморозтічна. Спеціально для заліза, дерева, оцинкованого листа, після адекватної підготовки.
Висихання: на дотик - близько 6-7 годин, при 20°С і вологості нижче 60%, повне висихання - близько 24 годин при 20°C і при вологості нижче 60%.
Разведення: спеціальний росчинник, поспачається в комплекті, розбавляється 5-10%
Витрата: 14-15 м.кв/л в 1 шар
Інстумент: пензель, валик, краскопульт
VERLAX глянцева алкідна емаль |  | 2,5 л | 0,75 л | 1 л
bianco 001 base P |  | 86.93868 | 27.7742871 | 37.32022665
base MT |  | 83.4251607 | 26.34066 | 35.12315625
base T |  | 78.48519 | 25.3583694 | 34.0261908
Колорувальна карта по каталогу (досягається з системою тонування GTS), розрахунок вартості тонування проводити індівідуально для кажного кольору
Опис: Формула VERLAX 2014 - Яскрава синтетична, глянцева емаль вищої якості для екстер'єрів і інтер'єрів на основі гліцерофосфатної смоли. Відмінне покриття, зберігає блиск з часом, саморозтічна. Спеціально для заліза, дерева, оцинкованого листа, після адекватної підготовки
Висихання: на дотик - близько 6-7 годин, при 20°С і вологості нижче 60%, повне висихання - близько 24 годин при 20°C і при вологості нижче 60%.
Разведення: спеціальний росчинник, поспачається в комплекті, розбавляється 5-10%
Витрата: 14-15 м.кв/л в 1 шар
Інстумент: пензель, валик, краскопульт
CROMAR |  | 2,5 л | 0,5 л | 1 л
База: білий, світло-сірий, оксидний червоний. |  | 107.572 | 78.4862442 | 169.0344
Опис: синтетична антикорозійна грунтівка для заліза і сталі. Для Verlax, Verlax Satin и Verlax Antique.
Висихання: на дотик - близько 6-7 годин, при 20°С і вологості нижче 60%, повне висихання - близько 24 годин при 20°C і при вологості нижче 60%.
Розведення: Уайт-спіріт 5-10%
Витрата: 8-10 м.кв./л. в один шар
Інстумент: пензель, краскопульт
CROMARITE |  | 2,5 л | 0,5 л | 1 л
База біла |  | 121.8388 | 84.52246 | 169.0344
Опис: Біла матова фарба-грунт з відмінним покриттям і заповненням. Завдяки його характеристиками він може використовуватися в якості грунтовки для фарбування дерев'яних поверхонь або стін, які повинні бути пофарбовані синтетичними емалями або акриловими емалями для води. Складається з гліцерофталіновие смоли, діоксид тітану, добавки. Він не містить шкідливих речовин. Сінтетіческая антикорозійна грунтовка для заліза і сталі для Verlax, Verlax Satin.
Висихання: на дотик - близько 6-7 годин, при 20°С і вологості нижче 60%, повне висихання - близько 24 годин при 20°C і при вологості нижче 60%.
Розведення: Уайт-спіріт 5-10%
Витрата: 8-10 м.кв./л. в один шар
Інстумент: пензель, краскопульт
CROMARZINC |  | 2,5 л | 0,5 л | 1 л
білий |  | 159.1557 | 110.865 | 221.7231
base T |  |  | 91.10665 | 182.2133
Колорувальна карта по каталогу, розрахунок вартості тонування проводити індівідуально для кажного кольору
Опис: Антикорозійна синтетична біла матова фарба-грунт з фосфатом цинку, що характеризується хорошим покриттям і відмінною адгезією. Завдяки його характеристиці використовуються як праймер для фарбування заліза, сталі, оцинкованого листа, які повинні бути забарвлені синтетичними емалями. Біла матова фарба-грунт з хорошою укривісостью і заповненням. Складається з гліцерофталінової смоли, діоксид тітану, добавки. Він не містить шкідливих речовин. Для Verlax, Verlax Satin і Verlax Antique.
Висихання: на дотик - близько 6-7 годин, при 20°С і вологості нижче 60%, повне висихання - близько 24 годин при 20°C і при вологості нижче 60%.
Разведення: Уайт-спіріт 10-20%
Витрата: 8-10 м.кв./л. в один шар
Інстумент: пензель, краскопульт
Водні емалі. Емалі що поважають окружаюче середовище
HIDROLAX | 15 л | 2,5 л | 0,75 л | 1 л
bianco 001 base P | 513.1454 | 90.55959 | 30.1862925 | 40.612572
base MT | 488.9993 | 85.61969535 | 28.539987 | 38.42252
base T | 462.1121 | 81.22885344 | 27.17128575 | 36.22662
Колорувальна карта по каталогу, розрахунок вартості тонування проводити індівідуально для кажного кольору
Опис: Глянцева акрілова емаль для заліза і дерева на водній основі, з низьким впливом на навколишнє середовище, еластична, без запаху, наноситься на будь-яку поверхню в інтер'єрі і на фасаді.
Висихання: на дотик - близько 6-7 годин, при 20°С і вологості нижче 60%, повне висихання - близько 24 годин при 20°C і при вологості нижче 60%.
Розведення водою: на 5% максимум
Витрата: 12-14м.кв./л. в один шар
Інстумент: пензель, валик, краскопульт
HIDROSATIN | 15 л | 2,5 л | 0,75 л | 1 л
bianco 001 base P | 533.459 | 90.55678 | 31.28808 | 42.26314722
base MT | 507.1156 | 89.46067 | 30.18245265 | 40.45305159
base T | 480.5473743 | 84.5232612 | 28.36851 | 38.0352357
Колорувальна карта по каталогу, розрахунок вартості тонування проводити індівідуально для кажного кольору
Опис: Матова акрилова емаль для заліза і дерева на водній основі, з низьким впливом на навколишнє середовище, еластична, без запаху, наноситься на будь-яку поверхню в інтер'єрі і на фасаді.
Висихання: на дотик - близько 6-7 годин, при 20°С і вологості нижче 60%, повне висихання - близько 24 годин при 20°C і при вологості нижче 60%.
Розведення водою: на 5% максимум
Витрата: 12-14м.кв./л. в один шар
Інстумент: пензель, валик, краскопульт
ACRILGOLD
Acrilgold chiaro / scuro |  |  |  | 0,1 л
База cвітлий / темний |  |  |  | 15.36826
Опис: Інноваційний продукт, золото для інтер'єру та фасаду, водорозчинний, що не окислюється, як інші традиційні фарби на розчинниках.
Розведення водою: на 5% максимум
Витрата: 10-12м.кв./л в один шар
Інстумент: Пензель, валик, розпилювач
Материалы для защиты дерева
HIDROWOOD | 15 л | 2,5 л | 0,75 л | 1 л
База | 362.220054 | 63.99607 | 22.19444 | 29.63690415
Колорувальна карта по каталогу, розрахунок вартості тонування проводити індівідуально для кажного кольору
Опис: Акриловий лак на водній основі з високою проникаючою здатністю, проти деревних жуків і грибків. Велика колірна гамма. Застосовується для захисту і фарбування дерев'яних конструкцій в інтер'єрі та екстер'єрі.
Висихання: на дотик - 30 хвилин, повне висихання за 24 години при t 20оC.
Розведення водою: 5% на гладких поверхнях, до 20% шероховаті поверхні
Витрата: 7-12 м.кв./л. в один шар
Метод нанесения: на піготовлену поверхню HIDROWOOD
Інстумент: пензель, валик, краскопульт
HIDROFLATTING LUCIDА | 15 л | 2,5 л | 0,75 л | 1 л
База | 405.0285855 | 73.019457 | 23.7565965 | 31.83604
Опис: Глянцевий лак на водній основі для захисту дерева, може наноситься на Hidrowood, може застосовуватися для додаткового захисту Caravaggio. Застосовується як в інтер'єрах, так і на фасадах, не піддається впливу ультрафіолетових променів.
Висихання: на дотик 1година, при 20°С і вологості нижче 60%, повне висихання - близько 24 годин при 20°C і при вологості нижче 60%.
Розведення водою: на 2-3% максимум
Витрата: 10-12 м.кв./л. в один шар
Інстумент: пензель, валик, краскопульт
HIDROFLATTING SATINATA | 15 л | 2,5 л | 0,75 л | 1 л
База | 432.2979 | 80.99771 | 25.35309987 | 34.02650475
Опис: Матовий лак на водній основі для захисту дерева, може наноситься на Hidrowood, може застосовуватися для додаткового захисту Caravaggio. Застосовується як в інтер'єрах, так і на фасадах, не піддається впливу ультрафіолетових променів.
Висихання: на дотик 1година, при 20°С і вологості нижче 60%, повне висихання - близько 24 годин при 20°C і при вологості нижче 60%.
Розведення водою: на 2-3% максимум
Витрата: 10-12 м.кв./л. в один шар
Інстумент: пензель, валик, краскопульт
HIDROPAC | 15 л | 2,5 л | 0,75 л | 1 л
База | 338.0746425 | 62.832504 | 21.42504 | 28.74653
Описание: Грунт на водній основі для дерева, стін, гіпсокартона, для фарби по дереву Hidrolax
Висихання: на дотик 1година, при 20°С і вологості нижче 60%, повне висихання - близько 24 годин при 20°C і при вологості нижче 60%.
Розведення водою: на 5% максимум
Витрата: 10-12 м.кв./л. в один шар
Інстумент: пензель, валик, краскопульт
Прозорі захистні лаки
REP SIL H2O |  | 15 л | 2,5 л | 1 л
База |  | 285.7636 | 46.9476 | 18.77904
Опис: Захисний прозорий водовідштовхувачий лак для обробки каменю, цегли, цементу, гіпсу, мінеральних і вапняних штукатурок, створює "невидимий ефект" тобто не змінює колір поверхні, плівку не утворює, дозволяє поверхні дихати.
Висихання: на дотик 30 хвилин, при 20°С і повне висихання - близько 24 годин.
Розведення водою: матеріал готовий до застосування
Витрата: 4-6 м.кв./л в один шар
Інстумент: пензель, валик, краскопульт
PROTELIT H2O |  | 15 л | 2,5 л | 1 л
База |  | 295.6456 | 53.89943 | 19.32
Опис: Захисний прозорий водовідштовхувачий лак для обробки каменю, цементу, створює ефект "мокрого каменю", на основі акрилових мінеральних смол, характеризується винятковою опірністю до лугів.
Висихання: на дотик 1 година при 20°С і повне висихання - близько 24 годин.
Розведення водою: матеріал готовий до застосування
Витрата: 4-5 м.кв./л в один шар
Інстумент: пензель, валик, краскопульт
Допоміжні матеріали
NOXIFER |  |  |  | 0,75 л
База |  |  |  | 26
Опис: Спеціальний засіб на водній основі, який стимулює хімічне перетворення іржі назад в залізо.
Розведення водою: матеріал готовий до застосування
Витрата: не вказаний
Інстумент: пензель, краскопульт
ADDENSANTE PER STUCCO |  |  |  | 70 мл
База |  |  |  | 17
Опис: Універсальна добавка - загущувач, використовується для поліпшення в'язкості матеріалів на вапняній основі (Stucco Marmo, Encausto Fiorentino, Travertino new concept). Особливо використовується для Stucco Marmo закольороване в дуже темні кольори.
Розведення водою: матеріал готовий до застосування
Витрата: 70мл для 14л StuccoMarmo
RITARDANTE |  |  |  | 100 мл
База |  |  |  | 17
Опис: Спеціальна добавка для акрилових фарб на водній основі, використовується для збільшення часу роботи, сповільнюючи процес висихання.
Розведення водою: матеріал готовий до застосування
Витрата: 100мл Addensante для 14л фарби або штукатурки